## Sheet1
黑龙江省房屋建筑和市政基础设施工程推广技术及产品目录
序号 | 技术/产品类型（推广） | 技术/产品名称 | 技术/产品类别（技术、产品、工艺、设备） | 主要技术指标 | 使用范围（应用场景） | 技术依托单位
1 | 推广 | D-LED数字化照明节能灯具 | 产品 | 能耗指标：超过国家照明一级能耗标准的165流明/瓦，达到了187.9流明/瓦 可实现无线组网和平台化管理和策略化运行，可选配感应雷达 | 公共设施照明、工业照明、商业照明、农业照明、家用照明 | 哈尔滨神州创荣科技发展有限公司
2 | 推广 | 自然采光窗帘 | 产品 | 光透过率达到90%以上，照明均化率提升1倍以上 | 居住建筑、商业建筑、公共建筑、工业建筑 | 荣仪尚科光电技术（哈尔滨）有限公司 哈尔滨工业大学
3 | 推广 | 耐候保温窗 | 产品 | 物理性能：水密性能6级，气密性能8级，抗风压性能8级。保温性能10级 | 居住建筑、商业建筑、公共建筑、工业建筑 | 黑龙江窗美斯门窗有限公司
4 | 推广 | 高强度聚氨酯铝合金超低能耗节能门窗系统 | 产品 | 将硬泡聚氨酯与铝合金型材通过浇注发泡工艺复合为一体并共同承担荷载作用的门窗型材。硬泡聚氨酯芯材导热系数不大于0.039W/(m·K)。 气密性能(正压)8级，气密性能(负压)8级，水密性能6级，抗风压性能(正压)9级，抗风压性能(负压)9级，保温性能10级 | 适用于严寒地区超低能耗建筑、近零能耗建筑、零碳建筑等民用及工业建筑 | 黑龙江德誉达窗业有限公司
5 | 推广 | 洛科威定向岩棉板 | 产品 | 公称容重：110Kg/m³；燃烧性能等级：A1级；导热系数：≤0.035W/（m·k）；抗拉强度(垂直于表面)：≥10kPa；表层抗拉强度：≥15kPa； 酸度系数：≥2.2；憎水率：≥99.5%；渣球含量(粒径大于0.25mm)：≤5%；短期吸水量(部分浸入,24h)：≤0.25Kg/㎡；质量吸湿率：≤0.5% | 适用于新建、扩建、改建的各类公共、居住建筑的外墙外保温系统，以及采用薄抹灰方法施工的非透明幕墙外保温系统 | 洛科威防火保温材料（广东）有限公司 哈尔滨一江节能环保新材有限公司
6 | 推广 | 混凝土振动搅拌设备 | 设备 | 搅拌主机结构型式：双卧轴强制式；额定公称容量：1000L～4500L； 电源电压：380V/50Hz；搅拌驱动电机功率不小于2×30kW； 振动驱动电机功率不小于2×15kW；搅拌轴转速：1470r/min±1r/min； 振动频率 f：≥25 Hz；振动搅拌装置振动强度F>2，机架振动强度F<0.6 | 用于高速公路、大跨度桥梁、大型工业与民用建筑、高铁、大型水利枢纽、机场、核电、军事设施等涉及大宗建筑材料拌和的工艺 | 龙建路桥股份有限公司
7 | 推广 | 磁吸式钢结构防护层检测辅助装置 | 产品 | 圆柱形主体尺寸为：90×90×90，材料为：ABS； 圆形钕磁铁（沉头孔）：直径30mm，沉头孔：6mm； 手拧螺杆（带压片）：M6×50mm；压力传感器及显示器：ZNLBM-ⅡX型；沉头螺杆及螺母：M6×20mm。预埋螺母：M6×8×9mm | 用于桥梁工程、建筑工程、交通基础设施、水利工程、厂房建设、高速铁路、地下隧道等工程的钢结构涂层检测 | 龙建科工（黑龙江）有限公司
8 | 推广 | 蒸压加气混凝土砌块、内墙板 | 产品 | 砌块：抗压强度A3.5，干密度≤650，导热系数 0.16W/（m·K ） 内墙板：抗压强度A5.0，干密度≤750，导热系数 0.16W/（m·K ） | 建筑内墙 | 哈尔滨三发新型节能建材有限责任公司
9 | 推广 | HY装配式预制生态板复合保温外墙板 | 产品 | 抗风荷载，不小于工程项目风荷载设计值，且不小于6kPa，传热系数≤0.4[W/(㎡·K)]，空气隔声量≥45dB,耐火极限≥2h | 适用于工业厂房、民用建筑，学校、医院、商场等公共建筑 | 华亿建材科技有限公司
10 | 推广 | HY装配式生态板复合保温隔墙板 | 产品 | 单点吊挂力大于1000N，传热系数≤0.6[W/(㎡·K)]，空气隔声量≥40dB,耐火极限≥2h | 适用于工业厂房、民用建筑，学校、医院、商场等公共建筑 | 华亿建材科技有限公司
11 | 推广 | BR陶瓷侧封金属面岩棉复合板 | 产品 | 抗弯承载力不小于0.5（KN/㎡）；芯材（岩棉)导热系数0.046W/(m·K)；侧封材料（发泡陶瓷）导热系数0.070W/(m·K)；燃烧性能A级 | 适用严寒地区大跨钢结构、装配混凝土结构、装配钢结构、木结构的建筑及湿热、且有腐蚀介质的环境；适用于室内空间常温及温度较高、空气湿度大的环境 | 哈尔滨博瑞建筑材料有限公司
12 | 推广 | 黑龙江省建工集团预拌流态固化土 | 产品 | 28天标准养护强度值通常在0.4~10.0MPa,流动扩展度≥500㎜ | 建设工程的基坑肥槽、管道沟槽、地下结构顶板、基坑孔洞等部位回填 | 黑龙江建工集团有限责任公司 黑龙江省龙冠混凝土制品工业有限公司
13 | 推广 | 民富-凯神盾改性沥青防水卷材 | 产品 | 矿物粒料粘附性/g≤2；接缝剥离强度/(N/mm)≥1.5；不透水性 0.3MPa保持30分钟不透水；最大峰拉力N/50mm 横向≥800 纵向≥800 ；最大峰延伸率/% 横向≥40，纵向≥40 | 屋面和地下防水工程 | 哈尔滨民富建材科技有限公司
14 | 推广 | 集块装配式建筑技术体系 | 技术 | 采用预制的孔洞率不低于45%、对孔率不低于90%的混凝土小型空心砌块，通过专用砌筑砂浆将其连接并按设计配置水平钢筋生产成预制空心砌块砌体墙构件；利用装配施工设备与工具，采用穿筋工艺将预连接可靠完整的竖向及水平连接钢筋穿入孔洞内，专用灌芯混凝土将墙体内部预留的纵横向相连孔洞100%全部灌实，形成的装配整体式钢筋混凝土剪力墙竖向承重结构。符合《装配式配筋砌块砌体剪力墙结构技术规程》（DB23/T2066-2017）、《装配式配筋砌块砌体建筑技术标准》（T/ASC29-2022）的指标规定 | 居住建筑、公共建筑、工业建筑 | 哈尔滨达城绿色建筑股份有限公司
15 | 推广 | 黑龙江省建工集团建筑墙体高延性混凝土加固技术 | 技术 | 等效弯曲韧性≥130.0KJ/m³、等效弯曲强度≥10.0N/mm²，抗折强度≥11.0N/mm²，立方体抗压强度≥45.0N/mm² | 文物建筑、历史风貌建筑、农村危房以及老旧建筑物的墙体加固 | 黑龙江省建工集团有限责任公司 黑龙江省龙冠混凝土制品工业有限公司
16 | 推广 | 黑龙江省建工集团基坑肥槽泵送吹砂回填技术 | 技术 | 泵送能力达到40m³/h；现场灌砂法试验密实度能达到0.94及以上 | 狭窄区域的土方回填、机械无法进入回填区域的土方回填及夯实度要求高的区域土方回填 | 黑龙江省建工集团有限责任公司
17 | 推广 | 城市桥隧结构全域智能监测与检测成套技术 | 技术 | 监测指标：可覆盖集群内全部桥梁的上部及下部结构，可实现结构全域响应监测；可实现沿隧道走向的结构变形连续监测，变形识别精度超过80%；可同步实现分布式光纤100km监测长度与20cm测点分辨率；结构感知网络测点规模可达百万量级；监测系统的实时响应率100%。 检测指标：混凝土结构表观裂缝宽度识别精度0.1mm | 适用于线路长、隐蔽构件多、服役环境复杂的城市桥隧结构群运营安全监测与智能检测 | 哈尔滨工业大学交通科学与工程学院
18 | 推广 | 超低/近零能耗建筑专用高性能断热桥锚栓 | 产品 | 性能符合标准《外墙保温用锚栓》、《岩棉薄抹灰外墙外保温工程技术标准》规定；单根断热桥螺栓对保温系统传热增加值≤0.00066W/(㎡·K) | 适用于一般工业与民用建筑外墙外保温系统及超低能耗建筑 | 黑龙江必易建筑科技有限公司
19 | 推广 | 绿建斯维尔建筑光伏BPV软件 | 产品 | 本软件可统计太阳能辐照量、日照时数、直射比、资源等级等数据，并估算发电量；为光伏方阵设计提供分析工具，如间距倾角、辐照分析、阴影遮挡分析；模型共享高效利用，支持自动布板、阵列布板、快速调整方案；组件参数设置，提供光伏组件、逆变器参数库；支持全生命周期发电量计算；支持光伏经济效益分析、减排效益分析 | 建筑光伏软件BPV是一款基于国产CAD图形平台和BIM设计理念的软件，实现建筑光伏系统BAPV、BIPV的仿真模拟功能。软件可与多专业共享建筑区域模型，核心功能包括气象条件分析、辐照分析、日照分析、光伏发电量计算、经济性分析和节能减排估算等 | 黑龙江斯维尔科技发展有限公司
20 | 推广 | 绿建斯维尔超低能耗PHES软件 | 产品 | 本软件覆盖常见采暖空调冷热源及输配设备，电梯动力、热水、可再生能源等设备，支持快速选型和自动设定运行策略，提供全年负荷及负荷区间时数统计分析，支持调整集中冷热源容量试算，全年供冷供暖期支持单选，方便不同气候区的能耗计算选择。符合标准：《黑龙江省超低能耗公共建筑节能设计标准》、《黑龙江省超低能耗居住建筑节能设计标准》、《近零能耗建筑技术标准》、《黑龙江省既有公共建筑超低能耗节能改造设计标准》 | 用于超低能耗建/近零能耗建筑的设计、计算、评价。对居住建筑全年耗热量、耗冷量、综合一次能源等强制指标进行模拟计算，对公共建筑设计建筑和参照建筑进行能耗的计算 | 黑龙江斯维尔科技发展有限公司
21 | 推广 | 绿建斯维尔节能设计BECS软件 | 产品 | 本软件符合标准：《建筑节能与可再生能源利用通用规范》及部分省市节能设计标准的更新；支持导入Sketch UP，Rhino等创建的异形模型，提高模型的复用率；支持《绿色建筑评价标准》与《建筑环境通用规范》围护结构热工性能的判定；支持多塔错层快速建模；支持结露检查及冷凝受潮验算；支持民用建筑及工业建筑的节能计算 | 适用于民用建筑、工业建筑节能计算、判定和审查。软件内置CAD平台，采用三维建模，可以直接利用主流建筑设计软件、SketchUp、Rhino等三维软件创建的图形文件，快速的建立热工模型，将设计建筑与节能设计标准要求逐一对应，直观的查看判定结果；快速生成内容丰富的报审文件用于施工图审查 | 黑龙江斯维尔科技发展有限公司
22 | 推广 | 绿建斯维尔建筑碳排放CEEB软件 | 产品 | 本软件符合标准:《建筑节能与可再生能源利用通用规范》；《建筑碳排放计算标准》；《绿色建筑评价标准》；支持建筑全生命周期，包括建材生产运输、建造、拆除、运维等阶段；支持建筑运行能耗逐时动态模拟，支持快速设置和专业设置，碳排放计算结果可靠；支持一键生成《建筑碳排放分析报告书》 | 适用于建筑全生命周期的碳排放计算分析,涵盖建材生产运输、建造拆除、运维等不同阶段。计算模型可承接绿建斯维尔能耗模拟成果。软件可用于绿色建筑评价的碳排放计算和建筑碳排放相关标准实施的配套工具。 适于建筑可研编制阶段与设计阶段的碳排放预估及运行阶段的碳排放核算 | 黑龙江斯维尔科技发展有限公司
23 | 推广 | 燃气定时切断阀 | 产品 | 工作压力:1kPa-～3kPa；过流切断流量:1.4m³/h±10% ；适用温度:-10℃～40℃；定时时间:0～60min±5%；使用寿命:8年或15000次 | 表后灶前阀、使用介质：天然气、液化石油气 | 宁波伊华传动设备有限公司
24 | 推广 | 钢丝网架珍珠岩复合保温板 | 产品 | 《珍珠岩轻质复合保温板应用技术规程》T/CECS858-2021 | 适用于一般工业与民用建筑内墙 | 黑龙江运建建筑材料科技有限公司
25 | 推广 | 全装配式钢/组合框架- 防屈曲钢板剪力墙结构体系 | 技术 | 《钢板剪力墙技术规程》(JGJ/T380-2015) 《钢结构设计标准》 (GB500017-2017) | 适用于一般工业与民用建筑 | 黑龙江运建建筑材料科技有限公司 哈尔滨工业大学
26 | 推广 | 碲化镉弱光发电玻璃 | 产品 | 光电转换效率（实验室）≥20.84%，组件转化效率≥17.70% | 建筑幕墙、光伏采光顶、光伏阳光房、交通枢纽建筑、高速公路设施、工业厂房屋顶、工业园区建筑、农业温室、分布式发电站 | 佳木斯中建材光电材料有限公司
27 | 推广 | 硅酸钙板 | 产品 | 吸水率：≤20.5%；导热系数：≤0.33（W/m•K)；湿涨率：≤0.11%；A类产品不透水性和抗冻性能（100次冻融循环）符合标准规定，抗折强度比率：≥70%。放射性核素限量：内照射指数(IRa)0.01，外照射指数（Iy)0.01。抗折强度：17.7MPa；抗冲击强度：2.1MPa | 适用于一般工业与民用建筑物内装修,隧道中墙壁板及顶板，用于装饰及防火。钢结构/排烟风管/电缆桥架/防火隔墙/吊顶等有防火要求的部位 | 中材节能（武汉）有限公司
28 | 推广 | 煤矸石烧结非承重砖 | 产品 | 废渣掺加量达到75%以上；成品强度等级在MU3.5以上；孔洞率在40%以上；体积密度平均值在800~1000之间；内外照射指数小于1.0 | 适用于一般工业与民用建筑非承重墙体 | 黑龙江红兴隆农垦北兴新型建材有限有限公司 黑龙江省北兴建材煤矸石工程技术研究中心
29 | 推广 | 煤矸石烧结装饰砖 | 产品 | 废渣掺加量达到75%以上；成品强度等级在MU15以上；内外照射指数小于1.0 | 适用于各种广场、人行道、车行道等需要高承载力的场所 | 黑龙江红兴隆农垦北兴新型建材有限有限公司 黑龙江省北兴建材煤矸石工程技术研究中心
30 | 推广 | 煤矸石透水混凝土生态绞结砖 | 产品 | 废渣掺加量达到75%以上；成品强度等级在MU20以上；容重为2100kg/m³以上；吸水率小于11%；抗冻等级达到F200以上；内外照射指数小于1.0 | 适用于高标准农田、侵蚀沟治理、河道治理、堤岸护坡等水利工程 | 黑龙江红兴隆农垦北兴新型建材有限有限公司 黑龙江省水利科学研究院 黑龙江省北兴建材煤矸石工程技术研究中心