## 绿色建材认证产品
附件4
绿色建材认证产品清单
序号 | 生产厂家 | 产品名称 | 产品性能指标 | 用途 | 特点 | 备注： 是否经过绿色建材认证（是，否）
1 | 哈尔滨森鹰窗业股份有限公司 | S86 | 1、气密性能：q1≤0.5m³/(m·h)，q2≤1.5m³/(m·h)，第8级 2、水密性能：ΔP≥700Pa，第6级 3、抗风压性能：P3≥5.0kPa，第9级 4、保温性能：k≤1.4w/(㎡·k)，第8级 5、遮阳性能：SC＝0.56，第3级 6、隔声性能：Rw+Ctr＝31dB，第3级 | 建筑外围护结构 | 是一款以木材为主要受力构件的铝包木窗产品，采用外挂卡扣式的安装方式，使铝木牢固的连接同时也解决了膨胀系数的差异引起的变形问题。 1)框木材采用2梯度设计，框扇开启间隙实现了3腔，使等温0度线更为靠外侧。 2) 铝材和木材之间留有4mm的空间，独特的后通风干燥系统，能够实现最大的通风换气、等压腔排水功效。 3) 独特的隐藏式排水系统，没有了排水盖的烦恼。 4) 优美的胶条设计：软硬共挤的工艺使得胶条和玻璃极为帖服，极大的提高水密性，细窄的胶条感官上更为舒适。同时实现了玻璃的干法安装，相对于湿法玻璃安装，干法玻璃安装干净整齐无手印，减少了对技术工人的依赖。胶条沟槽的设计及对角粘接的工艺同时配合以胶条独立工序数据化截取，使得胶条的脱落或缩短成为永远的历史。 5) 13系的五金配置与欧洲流行同步，更适合外挂铝这样玻璃重心靠近外侧的结构，24 mm锁块更显牢固。 6) 主密封胶条采用45°角焊接工艺与欧洲同步,解决了粘接工艺中粘接处胶条失去弹性、胶水四溢粘接过当的技术难题。 | 绿色建材三星级
2 | 哈尔滨森鹰窗业股份有限公司 | P120 | 1、气密性能：q1≤0.5m³/(m·h)，q2≤1.5m³/(m·h)，第8级 2、水密性能：ΔP≥700Pa，第6级 3、抗风压性能：P3≥5.0kPa，第9级 4、保温性能：k≤0.99/(㎡·k)，第10级 5、遮阳性能：SC＝0.35，第5级 6、隔声性能：Rw+Ctr＝30dB，第3级 | 建筑外围护结构 | 是以木材为主要受力构件的铝包木窗产品，采用工程塑料与外铝卡到一起，形成一个整体，再用卡扣外挂到木材结构的窗体上，铝材厚度1.5mm，主要起装饰作用及防风雨侵蚀的作用,使得门窗更为安全可靠。外铝为无缝焊接。 1）外框厚度119mm，铝木之间采用工程塑料，可以很好地阻断热量传递，极大地提高产品隔热保温效果。 2）框扇之间四道密封增强气密性。 3）塑型材和木材之间留有4mm的空间，独特的后通风干燥系统，能够实现最大的通风换气、 等压腔排水功效。 4）隐藏式排水系统，有带窗台与不带窗台板两种配置，适用不同安装要求，外观更加美观。 5）软硬共挤的工艺使得胶条和玻璃极为帖服，极大的提高水密性，细窄的胶条感官上更为舒适，同时实现了玻璃的干法安装，相对于湿法玻璃安装干净整齐无手印，减少对技术工人的依赖 6）实现了主密封胶条的焊接工艺。胶条沟槽的设计及对角焊接的工艺同时配合以胶条独立工序数据化截取，使得胶条的脱落或缩短成为永远的历史。 7）13系的五金配置与欧洲流行同步，更适合外挂铝这样玻璃重心靠近外侧的结构，24的锁块更显牢固。 | 绿色建材三星级
3 | 河南科饶恩门窗有限公司 | ES65MD+节能窗 | 保温性7级、气密性8级、水密性5级、抗风压5级、隔声性4级，Kw 1.5-2.0W/（m².K） | 建筑外围护结构 | 科饶恩型材Compounds环保配方体系、三玻钢化中空玻璃、5腔3密封腔体结构、EPDM密封胶条 玻璃配置：5+9A+5+9A+5 | 绿色建材2星认证
4 | 河南科饶恩门窗有限公司 | ES70MD+节能窗 | 保温性8级、气密性8级、水密性5级、抗风压5级、隔声性4级,Kw 1.3-1.5W/（m².K） | 建筑外围护结构 | 科饶恩型材Compounds环保配方体系、三玻钢化中空玻璃、六腔三密封腔体结构、EPDM密封胶条 玻璃配置：5+12A+5+12A+5 | 绿色建材2星认证
5 | 河南科饶恩门窗有限公司 | ZEW80MD+超低能耗被动窗 | 保温性9级、气密性8级、水密性5级、抗风压5级、隔声性5级、安全性RC2级别, Kw 1.0-1.3W/（m².K） | 建筑外围护结构 | 科饶恩型材Compounds环保配方体系、三玻钢化双Low-E暖边隔条玻璃、7腔3密封腔体结构、EPDM蜂窝式中央密封系统、玻璃配置：5LowE+16Ar+5+16Ar+5Low-E | 绿色建材3星认证 北京康居产品认证证书
6 | 河南科饶恩门窗有限公司 | ZEW92MD+超低能耗被动窗 | 保温性10级、气密性8级、水密性6级、抗风压5级、隔声性5级、安全性RC2级别, Kw 0.8-1.0W/（m².K） | 建筑外围护结构 | 科饶恩型材Compounds环保配方体系、三玻钢化双Low-E暖边隔条玻璃充氩气、6腔3密封腔体结构、EPDM蜂窝式中央密封系统、玻璃配置：5LowE+16Ar+5+16Ar+5Low-E | 绿色建材3星认证 北京康居产品认证证书 德国被动房研究所PHI认证
7 | 洛科威防火保温材料(广州)有限公司 | 定向岩棉板 | 1、公称容重：110Kg/m³ 2、燃烧性能等级：A1 3、导热系数：≤0.035W/（m·k） 4、抗拉强度：≥10kPa 5、表层抗拉强度：≥15kPa 6、酸度系数：≥1.8 7、憎水率≥99.5% 8、短期吸水量：≤0.25kg/㎡ 9、长期吸水量：≤0.5kg/㎡ 10、质量吸湿率：≤0.5% 11、修正系数：1.03 | 1、外墙、屋面、内隔墙、幕墙保温； 2、墙体或吊顶吸音隔声构造 | 定向岩棉板是对岩棉板表层纤维进行致密处理，使其具备轻质高强、保温性能更好、施工更便捷的特点，安装时带有方向性（内外）的岩棉保温板产品 ①轻质高强：以110Kg/m³容重，将抗拉强度做到TR10级（10Kpa），表层抗拉强度达到15Kpa； ②保温性能更好：定向岩棉板的导热系数0.035、修正系数1.03，保温性能提高30%。 | 绿色建材三星认证
8 | 北京东方雨虹防水技术股份有限公司 | SAM-920 交叉层压膜自粘 沥青防水卷材 | 拉力 ≥ 150 N/50mm 225 N/50mm 最大拉力时延伸率 ≥ 200% 264% 沥青断裂延伸率 ≥ 250% 328% 拉伸时现象 拉伸过程中，在膜断裂前无沥青涂盖层与膜分离现象 耐热性 70℃ 滑动不超过 2mm 合格 低温柔性 -20℃ 无裂纹 合格 剥离强度（卷材与卷材） ≥ 1.0 N/mm 1.4 N/mm 剥离强度（卷材与铝板） ≥ 1.5 N/mm 2.1 N/mm 持粘性 ≥ 20 min 43min | ·适用于非外露屋面或地下工程（含明挖地铁）的防水工程，同时适用于水池、水渠等防水工程，尤其适用于不准动用明火的防水工程。 ·双面自粘卷材仅用于辅助防水，也可用于两种不相容材料防水层交接处的粘接和密封。 | ·增粘树脂提高卷材的粘结强度，使卷材与基层粘结牢固。 ·初粘性强，5℃以上不需借助于加热设备即可粘结牢固，具有安全性、环保性和便捷性。 ·对于外界应力产生的细微裂纹具有优异的自愈合性。 ·持久的粘结性，与基层粘结不脱落、不窜水，搭接缝处自身粘结与卷材同寿命。 ·延伸率大（延伸率≥ 30%），对基层收缩变形和开裂的适应能力强。 ·高温不流淌，低温无裂纹，（高温 70℃，低温 -20℃）使用温度范围广。 | 是，二星中国绿色建材产品认证
9 | 北京东方雨虹防水技术股份有限公司 | TPR 自粘橡胶防水卷材 | 拉伸强度 纵向，23℃ ≥6.0 MPa 12 MPa 横向，23℃ 12 MPa 纵向，60℃ ≥2.1 MPa 6 MPa 横向，60℃ 6 MPa 拉断伸长率 纵向，23℃ ≥400% 450% 横向，23℃ 450% 纵向，-20℃ ≥200% 300% 横向，-20℃ 300% 撕裂强度 纵向 ≥24 kN/m 50 kN/m 横向 50 kN/m低温弯折 主体材料-30℃，无裂纹 主体材料-30℃，无裂纹 胶层-25℃，无裂纹 胶层-25℃，无裂纹 粘结剥离强度（片材不片材，焊接） 浸水保持率（23℃，168h） ≥70% 90% 标准实验条件 ≥1.5 N/mm 3.0 N/mm 剥离强度标准实验条件 片材不片材 ≥0.8 N/mm 1.4 N/mm 片材不铝板 ≥1.0 N/mm 1.6 N/mm 片材不水泥砂浆板 ≥1.0 N/mm 1.6 N/mm 热空气老化后（80℃168h） 片材不片材 ≥1.0 N/mm 1.2 N/mm 片材不铝板 ≥1.2 N/mm 1.4 N/mm 片材不水泥砂浆板 ≥1.2 N/mm 1.4 N/mm | 适用于各种地下建筑、隧道、市政管廊等基础设施建设防水工程。 | · 由热塑性橡胶片材、高分子粘结层构成，具有拉伸强度高、延伸率大、抗撕裂、热老化尺寸稳定等优异性能； · 片材层由黄色信号层不深色过渡层复合而成，施工验收过程中快速发现缺陷点，保证防水工程整体质量； · 卷材材质柔软，不基层服帖性好，更适应复杂地下节点施工； · 优异的耐化学腐蚀性：耐酸、碱、盐腐蚀，耐藻类、霉菌等微生物生长； · 采用热空气焊接施工，搭接密封可靠度高； · 良好施工性能：不基层采用冷粘法施工，施工速度快； · 环保：热塑性橡胶片材及高分子自粘胶层配方中无溶剂和有害劣剂，在生产过程、贮存、运输、施工过程中无有害物散出，对环境无污染。 | 是，三星中国绿色建材产品认证
10 | 北京东方雨虹防水技术股份有限公司 | SPU-301单组分聚氨酯防水涂料 | 固体含量≥ 85% 89% 表干时间≤ 12 h 5 h 实干时间≤ 24 h 7 h 拉伸强度≥ 2.00MPa 2.70 MPa 断裂伸长率≥ 500% 700 % 撕裂强度≥ 15 N/mm 20 N/mm 低温弯折性-35℃，无裂纹 不透水性0.3MPa ，120min，不透水 0.3MPa ，120min，不透水 粘结强度≥ 1.0MPa 1.5MPa | 地下工程、厕浴间、厨房、阳台、水池、停车场等防水工程；也适用于非暴露屋面防水工程。 | ·单组分，与空气中湿气化学反应形成柔韧橡胶防水膜。 ·即开即用，使用方便。 ·涂膜密实，无针孔、无气泡。 ·强度高，延伸大，回弹性好，抗基层形变（收缩和开裂）能力强。 ·耐水侵蚀、耐化学侵蚀、耐霉变。 ·环保，不添加苯、甲苯、二甲苯等有毒溶剂，无煤焦油成分。 ·良好的低温性能。 | 是，二星中国绿色建材产品认证
11 | 哈尔滨民富建材科技有限公司 | EMA302改性沥青防水卷材 | 拉力横向：1070 (N/50mm)：纵向870 (N/50mm) 最大拉力时延伸率45%： 耐热性：90度受热2小时，滑动不超2mm,低温40度不开裂 | 屋面防水 | 耐老化性好，施工便捷 | 绿色建材三星
12 | 哈尔滨民富建材科技有限公司 | 反应粘防水卷材 | 耐热性70度2小时：无滑移、流淌、滴落 低温柔性：-20度无裂纹 拉力：横向995(N/50mm)、纵向1075(N/50mm) 不透水性：0.3MPa保持120分钟不透水 | 屋面防水 | 可以和水泥产生化学胶连反应，满粘 | 绿色建材三星
13 | 黑龙江省金盛伟业防水科技有限责任公司 | 弹性体改性沥青防水卷材SBS I PY PE PE 3 10 | 胎基：聚酯胎（PY） 可溶物含量 /（g/m2 ），≥2100 拉力（N/50mm），≥500 最大拉力时伸长率 /%，≥30 耐热性90℃， 无流淌、滴落 低温柔性-20℃，无裂缝 不透水性0.3MPa，不透水 接缝剥离强度≥1.5 | 广泛适用于建筑地下工程的底板、侧墙和屋面等防水工程；桥梁道路、停车场、游泳池、隧道、蓄水池等建筑物防水；特别适用于结构变形频繁和寒冷地区建筑物；管道、防腐层的保护及包管、防潮等。 | 不透水性强 抗拉强度高，延伸率大，对基层收缩变形和开裂适应能力强 低温性能好，在-50℃下仍能保持功效冷热地区都可使用，特别是寒冷地区 耐穿刺、耐硌破、耐撕裂 耐腐蚀、耐霉变、耐候性好 施工方便，热熔法施工四季皆可操作，接缝可靠 | 同时提供其他型号：SBS I PY PE PE 4 10,SBSⅡ PY PE PE 3 10, SBSⅡ PY PE PE 4 10, 都是三星级中国绿色建材产品认证产品
14 | 黑龙江省金盛伟业防水科技有限责任公司 | 自粘聚合物改性沥青防水卷材PY I PE 3 10 | 可溶物含量（3mm） ≥ 2100g/m2 耐热性 70℃ 无滑动、流淌、滴落 低温柔性 -20℃ 无裂缝 不透水性 0.3MPa，120min，不透水 纵向拉力 ≥ 450N/50mm 拉伸性能纵向及横向延伸率 ≥ 30% 热空气老化纵向及横向延伸率 ≥ 80% 渗油性 ≤2张 持粘性≥ 15min | 非外漏的屋面、地下工程防水 水渠、游泳池等市政工程防水 明挖法的地下工程防水 特别适用于不能动用明火的防水工程 优异的低温性能更适合寒冷地区 | 冷施工：不动用明火、不使用粘接剂、节能、环保、低碳、经济。 粘接性能优异：与基层粘接性能优异、避免了串水现象的发生。具有自愈功能，接缝自身粘接可与卷材同寿命 抗拉强度高、延伸率大、抗耐穿刺、耐腐蚀能力强 优异的低温性能 宽幅卷材材料施工损耗少，施工更便捷 | 同时提供其他型号：PY I PE 4 10,PY Ⅱ PE 3 10,PY Ⅱ D 4 10,PY Ⅱ D 3 10，都是三星级中国绿色建材产品认证产品